## Sheet1
清单号 | 名称 | 技术指标
607-3 | 管箱 | 306mm*160mm*2聚氨酯管箱（单位：m）（含管箱M5*16螺栓、管箱搭板）；纵向拉伸强度（Mpa）≥560，纵向弯曲强度（Mpa）≥720，冲击强度（KJ/m²）≥200，密度（g/m³）≥1.9，巴柯尔硬度≥45，负载变形温度（°C）≥150